## Лист1
Технические характеристики ленты алюминиевой
| Однотонка | Цвета 7718, 7722, 7734, 7754 | Однотонка
Ширина ленты | 25мм | 25мм | 50мм+/-0,05мм
Толщина ленты (без краски) | 0,147+/-0,01мм | 0,147+/-0,01мм | 0,185+/-0,01мм
Толщина ленты с краской | 0,18+/-0,01мм | ≥0,21мм | 0,21+/-0,01мм
Толщина покрытия ленты (краски) | 9-13 микрон с каждой стороны (в зависимости от цвета) | двойное покрытие 1-й слой: ≥12 микрон с каждой стороны 2-й слой: ≥20 микрон с каждой стороны | 9-13 микрон с каждой стороны (в зависимости от цвета)
Материал ленты | 5052-Н19 (алюминиевый сплав) | 5052-Н19 (алюминиевый сплав) | 5052-Н19 (алюминиевый сплав)
Плотность материала ленты (вес), кг/катушка | 0.01083 | 0.01208 | 0.0275
Относительное удлиннение | 1% | 1% | 1%
Предел прочности материала | 345 Н/мм2 | 345 Н/мм2 | 345